## 暂不采纳建议 (hidden)
序号 | 拟淘汰工艺工法、施工设备、工程材料名称 | 工艺工法、施工设备、工程材料描述（类别、技术性能指标、基本流程等） | 禁止或限制类型 | 淘汰或限制原因 | 可替代工艺工法、施工设备、工程材料 | 限制条件和范围（限制类，在限制条件和范围禁止使用） | 使用要求及措施（限制类，通过提高使用要求及措施，方可使用）
1 | 小型构件预制 | 传统水泥混凝土预制 | 限制 | 重量太大，生产、运输及安装不便 | 采用发泡轻质混凝土替代 | 边坡防护以及排水沟预制块可替代使用 | 控制配合比，保证预制块达到一定强度
2 | 水洗凿毛 | 工艺类 | 禁止 | 需在模板上涂刷缓凝剂对砼性能影响不能完全预计，不利于砼结构安全性 | 人工凿毛
2 | 碎石桩 |  | 限制 | 地形陡峭地区，碎石桩抗剪能力差。碎石桩的密实度、承载力等指标难以控制，且工效低。 | 挖换或用旋喷、粉喷等刚性、半刚性桩处理 | 公路工程
11 | 沥青面层集料加工一级破碎 |  | 限制 | 集料破损不彻底，规格和尺寸较差 | 二级及以上破碎工艺 | 一级及以上等级公路不允许使用。
16 | 立柱、桩基础钢筋立焊连接 | 采用立焊的方式由工人在现场进行钢筋搭接焊 | 禁止 | 对工人技术要求高，现场操作条件差，质量难以保证 | 钢筋机械连接（套筒）
18 | 平型钢丝预应力DM型镦头锚施工工艺 | 镦头锚预应力钢束对下料长度有严格要求，当钢束长度≤时，钢束的下料长度和理论计算长度差值≤L/3000；钢束长度＞ 时，其差值≤L/5000。 | 禁止 | 预应力束下料精度、墩头更换和预应力束压浆质量无法保证 | 预应力钢绞线低回缩锚具
21 | 现装盖梁操作平台 |  | 禁止 | 需要作业人员在上方现装，存在高处坠落风险 | 可采用整体吊装式操作平台
22 | 高墩翻模施工 | 绑扎钢筋及竖向筋接长→模板组装→浇注墩身混凝土→翻模提升→进行下一循环 | 限制 | 模板拆卸过程中的施工安全风险高 | 液压爬模或封闭支架翻模 | 40m 以上的墩不允许使用 | 40m以下墩柱翻模施工须做好安全保障措施
23 | 墩柱滑模施工 |  | 禁止 | 滑动过程对墩柱的垂直度难以控制；滑动时间难以精确控制；滑动对刚浇筑的混凝土形成一定的损伤；外观质量较差 | 液压爬模 | 公路工程
24 | 现浇梁支架采用预制块支垫 |  | 禁止 | 受力不均匀，不具备横向排水作用 | 整体现浇硬化
26 | 水泥混凝土桥面铺装人工凿毛处理 | 水泥砼桥面铺装养生后人工凿毛 | 禁止 | 凿毛处理无法完全去除表面浮浆，构造深度和均匀性较差。 | 抛丸或精铣刨 | 公路工程
27 | 涵洞墙身木模的使用 |  | 禁止 | 在结构尺寸精度和外观质量易产生质量问题。 | 采用钢模板
29 | 涵洞沉降缝填塞沥青麻絮 |  |  |  | 快速膨胀型遇水膨胀橡胶止水条+双组份聚硫填缝膏
32 | 长管棚湿钻成孔 |  | 禁止 | 在使用过程中，对长管棚注浆质量造成影响 | 采用干钻成孔 | 公路工程
36 | 隧道仰拱无栈桥施工 | 隧道仰拱及填充施工过程中不使用栈桥 | 禁止 | 仰拱施工与出渣运输作业相互干扰，易造成混凝土强度不足时重车碾压，严重影响仰拱、填充混凝土质量。 | 采用固定式、液压式、行走式仰拱栈桥 | 公路工程
38 | 隧道衬砌钢筋无定位绑扎 | 隧道衬砌钢筋绑扎无定位措施 | 禁止 | 隧道衬砌钢筋绑扎不规范，内外侧钢筋间距难以控制，衬砌钢筋受力效果差 | 钢筋绑扎采用定位卡槽辅助定位 | 公路工程
42 | 隧道二次衬砌后注浆 | 通过在拱顶纵向埋管进行二次注浆 | 禁止 | 二次注浆质量不易控制 | 带模注浆 |  |  | 推荐
44 | 隧道溶洞、塌方、超挖回填浆砌片、块石 |  | 禁止 | 隧道溶洞、塌方范围回填浆砌片石安全风险较大 | 采用喷射混凝土、模筑混凝土进行回填，必要时进行注浆处理。 | 公路工程
45 | 隧道钢拱架连接钢板现场人工加工 |  | 禁止 | 人工定位切割钻孔质量无法保证、功效低。 | 连接钢板必须采用机械切割，其螺栓孔必须采用机械钻孔。可购买成品或等离子自动切割。 | 公路工程 | 合并（等离子切割）
46 | 隧道中空注浆锚杆注砂浆 |  | 禁止 | 砂的粒径、浆液质量难以控制，注浆效果差。 | 直接注净浆，设计明确净浆泌水率、稠度、强度等质量指标。 | 公路工程
49 | 隧道中埋式止水带采用绑扎固定安装 |  | 禁止 | 固定效果差，止水带容易偏位，单侧缩短，施工质量难保证，影响止水效果。 | 中埋式止水带安设采用安设钢筋卡工艺施工。 | 公路工程
50 | 隧道衬砌钢筋无定位绑扎安装 |  | 禁止 | 隧道衬砌钢筋绑扎不规范，内外层钢筋间距难控制，衬砌钢筋受力效果差。 | 采用定位架、焊接定位钢筋等工艺 | 公路工程
52 | 手动葫芦吊装风机 | 采用手动葫芦吊装风机 | 禁止 | 手动葫芦吊装风机效率较低，并且吊装时风机定位较为困难。由于风机吊装时至少需要封闭2条车道，前期隧道内无照明，施工环境较为恶劣，安全隐患较大。 | 升降平台车吊装风机 | 公路工程
7 | 冲锤施打护筒 | 对钢护筒进行锤击，以达到护筒下沉的工艺 | 限制 | 容易造成钢护筒变形、卷边 | / | 非软土地质下，限制使用。 | 控制冲程
8 | 钢轨铝热焊接法 | 采用铝粉和氧化铁混合加热，成液态注入钢轨之间。 | 限制 | 易开裂，产生质量病害。 | 采用手工焊 | 50kg/m以上重型钢轨限制使用。 | 33kg/m及以下轻型钢轨使用。
11 | 锤击沉管灌注桩 | 锤击沉管灌注桩 | 限制 | 锤击噪音大，易缩颈、断桩 |  | 在市区或深厚软土地基中限制使用 | 采取有效的安全措施，控制灌入量。
12 | 沥青类防水卷材热熔法施工 | 沥青类防水卷材热熔法施工 | 限制 | 容易引起火灾 | 采用冷接法施工 | 空间小、非露天 | 敞开条件使用
13 | 扣件式钢管悬挑脚手架 | 扣件式钢管悬挑脚手架 | 禁止 | 整体性差，存在安全隐患。 | 型钢悬挑或符合规范标准的其他工具式脚手架 | 限制使用 | 限制使用
16 | 桩基钢筋笼成孔检测 | 桩基钢筋笼成孔探笼检测 | 限制 | 误差大，对扩孔反映不准 | 使用超声成孔成槽检测仪 | 大直径桩基限制使用
17 | 航道整治工程水下裸露爆破 |  | 禁止 | 该工艺实施过程存在炸药消耗量大，航道设计水深质量难以保证，易造成环境污染、鱼类生态破坏，易造成人员伤亡。 | 钻孔爆破或挖机筑岛施工工艺 | 水运工程
18 | 现场人工拌制喷锚混凝土 |  | 禁止 | 现场人工拌制，各种材料用量不准确，质量难保证。 | 使用强制式搅拌机拌和 | 水运工程
19 | 混凝土浇筑溜槽入模 |  | 禁止 | 容易造成骨料分离，无法有效保证施工质量。 | 采用料罐吊装入仓或泵送混凝土 | 水运工程
7 | 钢筋砂轮切断机 | 钢筋砂轮切断机 | 限制 | 存在严重安全隐患。 | 钢筋专用切断机 | 不得用于施工现场钢筋切割
4 | P.C32.5及以下等级的低标号水泥 | P.C32.5及以下等级的低标号水泥 | 禁止 | 检验强度与实物强度偏差较大， | 使用P.C42.5及以上等级标号的水泥 | 禁止使用 | 禁止使用
5 | 粉煤灰轻质路基 | 粉煤灰轻质路基 | 禁止 | 粉煤灰自身不结板，路基整体稳定性差，路面开裂、沉陷 | 使用易压实、强度高、水稳定性好填料 | 禁止使用 | 禁止使用
6 | EPS泡沫轻质路基 | EPS泡沫轻质路基 | 禁止 | 材料降解困难，重污染环境 | 使用易压实、强度高、水稳定性好填料 | 禁止使用 | 禁止使用
10 | 小钢模（组合钢模板） | 尺寸30*120cm | 限制 | 外观质量差 | 整体模板 | 限制使用 | 限制使用
3 | 1211灭火器 |  | 禁止 | 不环保 | 干粉灭火器
4 | 一般扣式安全爬梯 | 简易钢材、扣件加工 | 限制 | 设备简单、自身稳固性一般，爬梯四周围护效果欠理想。 | 装配式塔式爬梯 | 需加强地基承载平台处理，并与墩柱多次固结，过多人工搭设存在风险，周边挂安全网实际效果一般。 | 使用带铁网塔式爬梯，安装吊车配合，快捷、安全。
5 | 简易拌和设备 |  | 禁止 | 因自身存在计量不精准、拌和时间不准确的缺陷对混凝土质量产生较大影响，浪费资源，污染环境。 | 采用自动计量的拌和站
6 | 简易弯箍机 |  | 限制 | 质量保证率低，安全风险高，施工效率低 | 智能弯箍机 | 场地受限条件下使用 | 加强成品质量检查
7 | 弯弧机 | 钢筋加工 | 限制 | 施工效率低下，加工精度难以保证 | 自动焊弯圆机 | 数控全自动折弯曲、焊接、切断一体 |  | 推荐
8 | 氧气、乙炔气瓶 |  | 禁止 | 在使用过程中存在安全风险 | 杜瓦罐
9 | 龙门吊手动机械夹轨器 | 龙门吊手动机械夹轨器需人工操作制动，人为因素影响较大。 | 禁止 | 手动机械夹轨器需人工操作制动，人为因素影响较大。存在人为疏忽造成龙门吊制动失灵，导致龙门吊倾倒、滑动事故发生。 | 自动液压夹轨器 | 公路工程
14 | A572单梁起重机 |  | 禁止 | 经常出现爬轨故障 | GJ-QZ-001单梁起重机
18 | 脚蹬式吊篮 |  | 禁止 | 易倾覆发生安全事故 | 脚手架或液压吊篮
19 | 传统防撞护栏安装 | 在防撞护栏预埋吊点，利用吊带调运。 | 禁止 | 安装过程宜摇摆造成护栏碰撞破坏，安装精度不易保证，施工工效低。 | 防撞护栏安装液压旋转夹具 | 高速公路、一级公路 |  | 推荐
20 | 活塞式空压机 | 隧道施工用风由活塞式空压机提供 | 限制 | 1、转速不高，机器体积大而重；2、排气不连续，气流有脉动，容易引起管道振动，噪声大；3、功率损失大；4、操作人员工作强度较大，使用中维修频率高，运行成本高； | 螺杆压缩机 | 长大隧道施工应限制使用活塞式空压机，采用螺杆压缩机可降低安全风险并提高施工效率。 | 中、小隧道使用时应加强设备维修和保养，做好操作人员培训教育工作，加强维修人员的安全意识。
22 | 重复使用的改装二衬台车 | 旧的二衬台车改装后重新使用 | 限制 | 旧二衬台车改装后，台车整体钢架受力结构不能准确评估，安全、质量风险较高。 | 采用专业厂家生产的全新二衬台车 | 长度大于隧道 | 短隧道使用时改装台车需进行受力验算评估
24 | 机械传动单轴轮胎压路机 | 采用机械传动单轴轮胎压路机对路面各结构层进行碾压 | 禁止 | 机械传动单轴轮胎压路机起步、停车不如电子档全驱动轮胎压路机灵敏，对沥青面层碾压造成平整度影响，影响沥青面层平整度。 | 电子档全驱动轮胎压路机 | 高速公路、一级公路
25 | 使用煤气加热熨平板的沥青摊铺机 | 熨平板采用煤气加热 | 禁止 | 熨平板温度升温不均匀，易造成起步拉毛，不均匀现象。 | 采用电加热熨平板的沥青摊铺机 | 高速公路、一级公路
26 | 集料加工摇摆筛 |  | 限制 | 产量低，各档集料筛分不彻底，窜料较多。 | 振动筛 | 二级及以上等级公路不允许使用
27 | 圆头散装模板拼装 |  | 限制 | 混凝土外观质量不稳定，容易产生错台、挂帘、平整度差。 | 圆头定型大块模板 | 水运工程
32 | 施工塔吊、升降机附着采用刚性连接 |  | 禁止 | 塔吊、升降机变形无法调整。 | 可调节刚性连接 | 公路工程
4 | 铝芯电缆、单股电缆 |  | 禁止 | 在使用过程中存在易造成失火 | 集束铜芯铠装电缆
5 | 高碱混凝土膨胀剂 | 总含碱量>0.75%的混凝土膨胀剂 | 禁止 | 含碱量高，易造成混凝土碱集料反应，；参入膨胀剂量过大，影响混凝土早期强度 | 低碱类混凝土膨胀剂
6 | 胶合板 | 为限制类使用性能：结构物混凝土浇筑模板轻巧灵活、工艺流程：胶合板作为混凝土浇筑模板，通过木方作为加劲肋进行组装成模板整体进行混凝土浇筑。 | 限制 | 影响结构外观质量 | 组合式带肋塑料模板 | 大面混凝土结构物 | 小型结构模板控制周转次数
10 | 隧道复合式防水板 | 防水板与土工布粘合成一体，整体挂设 | 禁止 | 防水板与土工布整体粘结，滤水、导水性能较低，挂设一般采用吊带工艺，挂设质量难以保证 | 采用分离式防水板 | 公路工程
14 | 板岩母材混凝土 |  | 限制 | 板岩中的碱骨料反应引起混凝土内部自膨胀应力而开裂，混凝土从内部膨胀开裂，失掉强度结构破坏。 | 石灰岩、白云岩 | 隧道初支、二衬、桥梁桩基、梁体禁止使用；其他部位需进行专题研究，出具专项评价意见并经专家评审通过后才能使用
15 | 隧道复合式防水板 |  | 禁止 | 无纺布与防水板粘合成一体铺设，其滤水和导水性能大大降低，起不到应有的作用。复合防水板的铺设一般采用吊铺或撑铺，质量难以保证。 | 采用分离式防水板。首先进行缓冲层（无纺布）铺设，然后铺设塑料防水板 | 公路工程
16 | 小型拼装式外模板 |  | 限制 | 拼装式模板施工，由于受到工人素质、操作人为影响因素较大，施工效率低，外观质量难以保证。 | 使用单块面积大于 2㎡ 大型模板 | 高速、一级公路桥台、墩柱、挡土墙、涵洞不允许使用

## 汇总表
广东省公路水运工程拟淘汰的落后施工工艺、设备、材料目录
序号 | 拟淘汰工艺工法、施工设备、工程材料名称 | 工艺工法、施工设备、工程材料描述（类别、技术性能指标、基本流程等） | 禁止或限制类型 | 淘汰或限制原因 | 可替代工艺工法、施工设备、工程材料 | 限制条件和范围（限制类，在限制条件和范围禁止使用） | 使用要求及措施（限制类，通过提高使用要求及措施，方可使用）
工艺工法
1 | 浆砌片石水沟 | 人工铺砌浆砌片石水沟 | 限制 | 工效低，人工成本高，施工质量难以管控 | 预制块或现浇模筑混凝土 | 高速公路、一级公路 | 加强过程旁站及检验
2 | 人工拌制砂浆、混凝土 | 现场人工采用辅助工具拌制砂浆、混凝土 | 禁止 | 工效低，难以拌均匀、质量不可控，文明施工形象差 | 机械拌和 | 公路工程、水运工程
3 | 滚筒搅拌机搅拌混凝土 | 采用滚筒式搅拌机（自落式搅拌机）现场搅拌混凝土 | 禁止 | 产能低、质量控制难 | 强制式搅拌机拌和 | 公路工程、水运工程
4 | 人工采用简单机具（械）进行钢筋半成品下料、加工 | 采用人工使用切断机、弯曲机等简单设备进行钢筋下料、半成品加工 | 限制 | 钢筋下料、加工尺寸精度低，人为因素多，不利于钢筋安装，施工质量控制难度大 | 采用数控弯箍机或钢筋弯曲中心进行钢筋半成品下料、加工 | 高速公路、一级公路 （钢筋集中加工场内） | 需经监理审批，加强工人技能培训，落实工序验收
5 | 手工气割钢板 | 利用工业燃气和氧气混合燃烧并达到切割要求的温度，对钢质材料进行熔化、吹渣和分割钢板 | 禁止 | 切割速度慢、精度差，钢板受热变形大、表面缺陷多；易发生烫伤、火灾和爆炸事故 | 数控等离子切割 | 高速公路、一级公路
6 | 闪光对焊 | 电阻热熔化钢筋、施加力的一种压焊方法 | 限制 | 不易操作、容易出现质量缺陷 | 搭接焊、套筒连接 | 公路工程、水运工程（直径大于22mm钢筋不得采用闪光对焊） | 经工艺评定合格后方可施工，加强焊接成品质量检验
7 | 交流电焊机焊接工艺 | 交流电焊机焊接工艺 | 限制 | 电流不稳定，易出现焊缝不饱满、烧伤主筋情况 | CO2保护焊 | 公路工程、水运工程（主体结构、大型钢结构加工厂） | 经工艺评定合格后方可施工，加强焊接成品质量检验
8 | 基桩钢筋笼采用钢筋定位并控制保护层 | 基桩钢筋笼外侧焊接耳筋，用以定位并控制保护层 | 禁止 | 定位效果差，定位筋形成锈蚀通道，影响耐久性 | 圆饼形混凝土垫块 | 公路工程、水运工程
9 | 冷拉、螺纹钢筋作吊环 | 冷拉、螺纹钢筋作吊环 | 禁止 | 易脆断，安全隐患大 | 采用圆钢作吊环 | 公路工程、水运工程
10 | 沥青拌合楼骨料加热系统使用重油燃料工艺 | 采用重油燃料对沥青混合料的骨料进行加热 | 限制 | 重油燃烧不充分，产生污染物，污染大气，加热效果差，经济成本高 | 采用天然气等清洁能源加热系统 | 高速公路、一级公路 | 需经业主和监理审批，并做好环保措施
11 | 胶轮压路机人工喷油工艺 | 工人配合胶轮压路机的行走喷油 | 禁止 | 工人作业环境较差，劳动强度大，喷油不均，难以保证喷油质量，安全隐患大 | 采用自动喷油工艺 | 公路工程
12 | 平地机摊铺路面 | 采用平地机摊铺路面基层或面层 | 限制 | 易离析，平整度、横坡、高程难以控制 | 采用摊铺机摊铺 | 二级以上公路、水运工程 | 加强工序控制及验收管理
13 | 水泥稳定类材料路拌法施工 | 采用人工辅以机械（如拖拉机），在路槽内或路面沿线就地拌合水泥稳定混合料 | 禁止 | 配料精度低，拌合均匀性差，施工质量难以保证 | 厂拌法施工 | 二级以上公路、水运工程
14 | 灌入式沥青路面施工工艺 | 在初步压实的碎石（或破碎砾石）上，分层浇洒沥青、撒布嵌缝料，再在上部铺筑热拌沥青混合料封层，经压实而成的沥青面层 | 限制 | 技术工艺落后，施工质量差 | 采用热拌沥青混凝土施工工艺或高性能冷拌冷铺工艺 | 二级以上公路 | 加强工序控制及验收管理
15 | 普通单缸拌和无机结合稳定材料生产工艺 | 无机结合稳定材料采用普通单拌和缸进行拌和 | 限制 | 拌和时间不足，无机结合稳定材料难以搅拌均匀，易造成粗、细集料离析，强度不稳定 | 采用振动拌缸或将两个拌缸串联起来进行拌和（两次拌和生产工艺） | 高速公路、一级公路 | 加强原材料质量管理，严格控制混合料级配组成及用水量，保证有效拌和时间
16 | 人工挖孔桩 | 采用人工开挖成孔，然后安放钢筋笼，灌注混凝土成桩 | 限制 | 作业条件差，安全隐患大且施工管控困难 | 采用冲击钻、旋挖钻等机械成孔 | 公路工程、水运工程（仅限于地势陡峭、大型机械无法到达作业面且地下水不丰富且无有害气体地域使用） | 严格施工方案审批，做好降排水及安全防护措施，规范施工行为，加强施工过程安全隐患排查
17 | 人工挖孔桩手摇井架出渣 | 采用人工手摇井架吊装出渣 | 禁止 | 井架没有制动、保护装置，存在严重安全隐患 | 采用带防冲顶限位器、制动装置的卷扬机吊装出渣 | 公路工程
18 | 传统凿除法破桩头 | 人工利用风镐或其它机械设备整体凿除基桩桩头 | 禁止 | 耗时长、工效低，易造成桩头钢筋扭曲、损伤、保护层破坏 | 采用环切法整体破桩头 | 公路工程、水运工程
19 | 人工加工钢筋笼 | 钢筋笼采用传统手工绑扎安装，就地成型 | 限制 | 受人为因素影响大，加工安装精度难以保证，施工质量不稳定，工效低 | 采用滚焊机或绕筋机制作钢筋笼 | 公路工程 （钢筋加工厂） | 施工方案须经监理审批，现场使用胎架加工，加强工人技能培训，落实工序验收
20 | 卷扬机钢筋调直 | 利用卷扬机拉伸钢筋，使钢筋调直 | 禁止 | 卷扬机拉伸钢筋拉力难以控制，易出现钢筋伸长过大造成损伤，甚至断裂伤人 | 采用钢筋调直机调直钢筋 | 公路工程
21 | 预制构件钢筋无胎架绑扎安装 | 预制构件钢筋采用人工现场量测定位进行绑扎安装 | 禁止 | 受人为因素影响大，钢筋的绑扎精度低，施工质量难以保证，施工工效低 | 利用胎架进行钢筋的安装 | 公路工程
22 | 小型箱梁、空心板充气胶囊内模工艺 | 采用充气胶囊作内模填充支撑 | 禁止 | 充气胶囊在混凝土浇筑过程中容易上浮、损坏或移动，导致结构物变形，梁板的尺寸控制困难；拆模时间早混凝土强度低，容易受损产生裂缝 | 抽拉式钢模板 | 公路工程、水运工程
23 | 预应力人工张拉工艺 | 预应力构件预应力束张拉施工采用传统人工操控、测量和记录 | 禁止 | 预应力施加的大小、持荷时间以及伸长量受人为因素影响较大张拉时两端操作不能同步，有效预应力偏差大且均匀性差 | 数控智能张拉工艺 | 公路工程、水运工程
24 | 预制梁板人工洒水养护 | 预制梁场采用人工对梁板进行洒水养护 | 禁止 | 工效低，用工量较大；人为影响因素大，养护质量得不到可靠保证 | 自动喷淋养护 | 公路工程
25 | 盖梁、系梁采用千斤顶脱模系统 | 盖梁或系梁施工时底模采用液压或机械千斤顶做支撑，通过千斤顶卸压脱模 | 禁止 | 易发生漏油失压故障，导致支架失稳倾覆，施工安全风险高 | 采用卸落块、砂筒等脱模系统 | 公路工程
26 | 桥面整体化层分幅浇筑工艺 | 桥面整体化层分幅浇筑施工 | 禁止 | 施工效率低存在施工缝，易渗水造成钢筋锈蚀，平整度不宜控制 | 采用全幅浇筑施工工艺 | 公路工程
27 | 涵洞三油两毡防水工艺 | 在涵洞沉降缝处顶面及外侧进行三油两毡防水处理，即先涂一层热沥青，然后铺一层毛毡，再刷涂第二层热沥青，然后铺第二层毛毡，最后再刷第三层热沥青 | 禁止 | 油毛毡质量难以控制,保存不当易老化破损，高温下易起泡、脱落；施工工序多，防水效果较差沥青熬制，污染环境，危害作业人员健康 | 热熔铺贴SBS高聚物改性沥青防水卷材 | 公路工程
28 | 隧道掌子面开挖人工钻孔施工 | 隧道掌子面开挖采用气腿式凿岩机人工钻孔施工 | 限制 | 钻孔时间长、工效低，作业时噪声粉尘污染大，对人员职业健康危害大，且同一作业面人员数量多，安全风险高 | 采用凿岩台车、钻孔台车钻孔 | 高速公路、一级公路 （特长隧道连续全断面施工段落） | 做好降尘通风措施，严格限制掌子面作业总人数
29 | 隧道拱部120度范围人工气腿式凿岩机钻锚杆孔 | 隧道拱顶120度范围内锚杆采用气腿式凿岩机人工钻孔 | 禁止 | 隧道拱部 120 度范围的锚杆，用人工钻孔较困难，角度偏差大，施工质量无法保证 | 采用锚杆台车、锚杆钻机或液压凿岩台车钻锚杆孔 | 高速公路、一级公路
30 | 隧道初期支护喷射混凝土潮喷工艺 | 水泥、砂石料加少量水潮湿拌合后，采用干喷机或小型湿喷机进行喷射混凝土施工 | 限制 | 施工时粉尘比较大，施工环境恶劣,影响作业人员健康人工控制加水量，水灰比难控制，喷射混凝土质量波动大，质量难以保证,回弹率高（浪费大），工效低 | 拌合站严格按配比生产喷射混凝土，采用湿喷机进行湿喷作业 | 高速公路、一级公路 | 其它隧道在确保作业人员安全防护措施到位、潮喷作业各工序进行首件试验段验证，确保喷射混凝土质量后方可使用
31 | 隧道喷射混凝土干喷工艺 | 将水泥、集料拌和后，通过风压压送到喷嘴加水喷出的喷射混凝土施工方法 | 禁止 | 施工时粉尘大，施工环境恶劣,对作业人员健康危害大人工控制加水量，水灰比难控制，喷射混凝土质量波动大，质量难以保证,回弹率高（浪费大），工效低 | 拌合站严格按配比生产喷射混凝土，采用湿喷机进行湿喷作业 | 公路工程
32 | 人工加工超前小导管锥形尖头 | 人工使用乙炔氧气切割加工超前小导管锥形尖头 | 禁止 | 工效低，成品质量粗糙，施工噪声大、易爆 | 采用钢管尖头热熔成型机进行加工 | 公路工程
33 | 人工加工隧道钢筋网片 | 采用人工下料焊接隧道初支钢筋网片 | 禁止 | 工效低，焊接质量难以保证 | 采用自动钢筋焊网机加工钢筋网片 | 公路工程
34 | 隧道防水板吊带挂设工艺 | 防水板采用吊带进行挂设固定 | 限制 | 吊带强度不可靠，防水板与初支间隙较大，拱部防水板下坠，易导致二次衬砌脱空 | 采用热熔垫圈焊接工艺挂设：先在喷射混凝土基面上用明钉铺设法固定缓冲层（无纺布），然后将防水板热焊在无纺布垫片上 | 公路工程 （隧道初支有拱架段落） | 加强工序控制及验收环节的管理
35 | 隧道二衬混凝土单窗布料浇筑 | 采用单窗布料方式浇筑隧道二衬混凝土混凝土 | 禁止 | 需多次拆卸泵管、工效低，施工时间长，易窝料，产生蜂窝麻面、施工冷缝等质量缺陷 | 混凝土泵送至主料斗，经分流串筒及溜槽，通过分层多窗布料的方式进行浇筑 | 公路工程
36 | 隧道混凝土人工喷淋养护工艺 | 人工持高压水枪喷射养护水至隧道初支或二衬混凝土表面 | 禁止 | 养护水喷射不均匀，难以保证混凝土表面长时间保持湿润，养护效果差 | 采用自动喷淋养护或雾炮养护 | 公路工程
37 | 隧道矮边墙传统施工工艺 | 隧道仰拱与二衬之间施工混凝土矮边墙 | 禁止 | 增加混凝土施工缝，降低了衬砌环结构的整体性，不利于衬砌结构受力，增加了施工缝渗、漏水的风险 | 采用整体浇筑工艺，即在二衬台车下增加矮边墙模板，一模到底，矮边墙与二衬混凝土整体浇筑 | 公路工程
38 | 隧道仰拱分幅浇筑 | 隧道仰拱分成两幅先后浇筑 | 禁止 | 仰拱中部形成纵向施工缝，仰拱闭合效应差，易造成仰拱渗水施工质量难保证 | 整断面仰拱一次模筑成型 | 公路工程
39 | 隧道仰拱与填充一次性浇筑 | 隧道仰拱与填充混凝土一次性浇筑，未分次浇筑 | 禁止 | 改变了隧道衬砌的受力状态，在仰拱与边墙面处因结构刚度变化过大，产生较大的应力集中，成为受力的薄弱环节 | 采用分次浇筑：先整体模筑仰拱，仰拱填充应在仰拱混凝土达到设计强度的70%后施工 | 公路工程
40 | 隧道车行横洞二衬混凝土采用支架模板施工 | 隧道车行横洞采用普通钢管搭设支架支撑模板浇注二衬混凝土 | 禁止 | 支架模板法施工效率低，外观质量较差，且安全隐患较大 | 采用定型台车进行二衬施工 | 公路工程
41 | 隧道电缆沟采用小块组合模板施工 | 采用小型木模板或小块组合钢模，进行隧道电缆沟施工 | 禁止 | 小型木模板或小块组合钢模施工繁琐、工效低，浇筑成型的混凝土外观与质量难控制，表面平整度及线形差 | 采用整体式组合定型钢模分段整体浇筑 | 公路工程
42 | 波形梁钢护栏立柱采用法兰盘基础 | 先预埋地脚螺栓、基础法兰盘，再安装立柱 | 禁止 | 基础法兰盘底部混凝土易脱空，安装不牢靠，安全隐患大 | 采用抽换式立柱：混凝土基础内预埋套筒，再安装抽换式立柱 | 公路工程
43 | 沉箱底模充填砂工艺 | 沉箱底模采用槽钢+充填砂，沉箱出运时掏砂 | 限制 | 施工安全风险高 | 自升降可移动钢结构底模 | 水运工程（预制场内） | 场外使用时，地基须硬化，承载力应满足要求并做好安全技术措施
施工设备
1 | 20吨以下压路机 | 工作质量20000kg以下振动压路机 | 限制 | 压实功不足，工效低，影响路基质量 | 22吨及以上压路机 | 二级及以上等级公路路基施工（土路肩、台/涵背除外） | 1、严格按照路基试验段方案碾压；2、适当增加碾压遍数；3、适当减少填土厚度
2 | 白炽灯、碘钨灯、卤钨灯 | 耗电量大，开灯瞬间电流大，局部温度过高易造成灯丝损坏，灯具外表温度高，与电源线连接处无防护，存在火灾与触电安全隐患，属于落后设备 | 禁止 | 能耗高，光效低，温度高，安全性差，寿命短，易熔断 | 节能灯或LED灯 | 公路工程、水运工程
3 | 龙门吊卷盘式电缆 | 龙门吊行走时电缆由卷盘进行收放 | 禁止 | 卷盘式电缆外部难以有效防护，易撞击破损、卷盘失灵电缆收放受制，易导致电缆破损或断裂，存在较大触电风险 | 电缆滑轨与电缆小车 | 公路工程、水运工程
4 | 水下混凝土灌注施工用法兰式导管 | 导管接口采用法兰盘加螺丝连接 | 禁止 | 拆装繁琐，水密性差，提管时易卡、挂，容易造成质量缺陷 | 螺纹接口导管 | 公路工程、水运工程
5 | 普通非智能张拉设备 | 采用人工手动操控千斤顶进行预应力张拉 | 禁止 | 无法实现张拉力及伸长量双控，且无法确保分级张拉及稳压时间要求，存在安全隐患 | 智能张拉设备 | 公路工程
6 | 普通非智能压浆设备 | 普通活塞式压浆泵或风压式压浆泵预应力管道压浆 | 禁止 | 浆液质量不稳定，压力控制不准、作业不连续，压浆不饱满 | 智能压浆设备 | 公路工程
7 | 无前导梁（外配重过跨）架桥机 | 通过额外增加配重进行架桥机过跨作业 | 禁止 | 过跨中存在较大安全风险 | 带前导梁（自配重过跨）架桥机 | 公路工程
8 | 单导梁架桥机 | 预制梁架设采用单导梁架桥机进行架设作业 | 禁止 | 单导梁架桥机稳定性较差、安全风险高 | 双导梁架桥机 | 公路工程
9 | 挂篮精轧螺纹钢吊杆 | 利用精轧螺纹钢作为挂篮吊杆 | 禁止 | 精轧螺纹钢抗剪性差，易脆断 | 挂篮锰钢吊带 | 公路工程
10 | 贝雷片桁架龙门吊和架桥机 | 使用贝雷片式桁架拼装的龙门吊和架梁机 | 禁止 | 铰接拼装，挠度大、稳定性差 | 正规厂家定型产品 | 公路工程、水运工程
11 | 自制物料提升机设备 | 利用卷扬机等机具自制简易的物料垂直运输设备 | 禁止 | 未经专业设计和计算，工作性能不可靠，存在安全隐患 | 正规厂家生产产品 | 公路工程、水运工程
12 | 自制运梁车 | 自行制作装配的运梁车 | 禁止 | 质量不可靠，存在安全隐患 | 正规厂家生产产品 | 公路工程、水运工程
13 | 简易混凝土运输车 | 用于运送混凝土的小型运输车，如翻斗车、小推车等 | 限制 | 混凝土易离析 | 混凝土运输车 | 公路工程、水运工程（附属工程、临时工程除外） | 限混凝土用量少且短为距离运输情况下使用
14 | 非机驾合一船舶 | 驾驶台无法操控机舱动力装置的船舶 | 禁止 | 反应慢、安全风险高 | 机驾合一船舶 | 水运工程
工程材料
1 | 非阻燃板材活动板房 | 采用泡沫夹芯板等非阻燃板材搭设活动板房 | 禁止 | 极易燃烧变形，导致夹芯板材料受力性能急剧下降，发生次生灾害，安全隐患极大 | 采用玻璃丝棉夹芯板、岩棉夹芯板等阻燃材料活动板房 | 公路工程、水运工程
2 | 普通密目式安全网 | 施工现场为防止人或物件坠落而进行围护使用的普通非阻燃型密目安全网 | 禁止 | 易燃、易破损，耐久性差，存在安全隐患 | 阻燃式密目安全网 | 公路工程、水运工程
3 | 花线 | 花线又称绞线，用聚氯乙烯作绝缘体，线芯为多股纯铜线或是铝镀铜线 | 禁止 | 负荷能力差、绝缘皮易老化破损，容易产生触电、火灾安全事故 | 国标五芯电缆线 | 公路工程、水运工程
4 | 竹木支架 | 用竹木架子作为支撑承重，属于临时承载结构 | 禁止 | 材质、规格不统一，匀质性差，受力不明确，易失稳，安全隐患大 | 钢支架 | 公路工程、水运工程
5 | 门式脚手架 | 由主框、横框、交叉斜撑、脚手板、可调底座等组成，呈门型受力构件 | 禁止 | 加工精度差，刚度小、运输和使用过程中易变形，支架稳定性差，易出现垮塌事故 | 盘扣式、塔式支架等 | 水运工程、公路工程
6 | 橡胶抽拔管 | 一种用于预应力混凝土构件预应力孔道成孔的芯模 | 禁止 | 抽拔时机不易掌握；橡胶棒老化造成抽拔过程中断裂，增大管道开窗处理的风险 | 波纹管成孔 | 公路工程、水运工程
7 | 预应力管道压浆用水泥净浆 | 水泥加水及减水剂拌和而成的具有一定的可塑性能的混合物,常用于预应力管道压浆 | 禁止 | 浆液质量难以控制，压浆质量难以保证主要体现在:1、浆液质量稳定性不好、流动性损失快、体积不稳定；2、浆液泌水率大、收缩大，易离析分层、孔道压浆难成饱满；3、硬化后浆液不密实、空隙多 | 专用压浆料或专用压浆剂配制的浆液 | 公路工程、水运工程
8 | 煤沥青 | 煤焦油加工过程中，经过蒸馏去除液体馏分以后的残余物 | 禁止 | 温度稳定性及塑性差、易老化，含较多有害成分，危害人体健康 | 石油沥青 | 公路工程、水运工程
9 | 废机油脱模剂 | 利用废机油作脱模剂 | 禁止 | 污染模板及混凝土表面 | 使用专门的混凝土脱模剂 | 公路工程、水运工程
10 | 亚硝酸盐类钢筋阻锈剂 | 亚硝酸盐类钢筋阻锈剂 | 禁止 | 亚硝酸盐危害施工作业人员的身体健康 | 使用不含亚硝酸盐类成分的钢筋阻锈剂 | 公路工程、水运工程
11 | 粉状速凝剂 | 一种能使水泥混凝土快速凝结硬化的粉状外加剂，一般由铝氧熟料(铝矾土、纯碱、生石灰按比例烧制成的熟料)经磨细而制成 | 禁止 | 混凝土回弹量及后期强度损失大，碱含量高,损害施工人员的身体健康，有可能引起混凝土的碱骨料反应，影响结构安全及耐久性。 | 液体无碱速凝剂 | 公路工程、水运工程